## Лист1
Номер пробы | Дата отбора | Тип техники | Марка техники | Гаражный номер | Наработка масла | Наработка узла | Тип узла | Диагноз | Рекомендации | Проведенные работы/заключение
K1154.07.26 | 2026-07-21 | Самосвал | БелАЗ 7613 | 101 |  |  | МКП | Повышенное содержание продуктов износа: ферромагнитные частицы (PQ) = 1820 ppm; Fe = 544 ppm; Ni = 4 ppm. Fe по спектрометрии и ферромагнитные частицы (PQ) выросли одновременно — значит в масле не только мелкая (<5 мкм) взвесь, но и крупная стружка; это признак развитого износа. Несоответствие вязкостных характеристик: вязкость V40 = 232 сСт. Возможные причины: окисление масла, доливка более вязким продуктом, загрязнение. | 1. Эксплуатацию узла ограничить и согласовать остановку на дефектовку. 2. Снять и осмотреть магнитные пробки и сливные магниты, оценить количество и характер стружки (пыль / чешуйка / скол). 3. Проверить уровень масла и работоспособность сапуна. 4. Выполнить внеплановую замену масла с промывкой узла. 5. Установить учащённый контроль - отбор проб через 250 м/ч до стабилизации показателей. 6. Передать в лабораторию эталон фактически применяемого масла.
K1164.07.26 | 2026-07-21 | Самосвал | БелАЗ 7540 | 67 |  |  | ДВС | Признаки попадания охлаждающей жидкости в масло: Na динамика 0 → 0 → 0 → 0 → 331; K = 129 ppm динамика 0 → 0 → 0 → 0 → 129. Гликоль: 0,4 %. Вода: 0,5 %. Повышенное содержание продуктов износа: ферромагнитные частицы (PQ), динамика 55 → 75; Fe, динамика 39 → 36 → 37 → 33 → 64; Al динамика 0 → 0 → 0 → 0 → 5. Ннаработка масла всего 14 м/ч, то есть масло практически свежее. Загрязнение масла абразивом: Si динамика 0 → 0 → 0 → 0 → 5. Несоответствие вязкостных характеристик: V40, динамика 78 → 78 → 79 → 77 → 120; V100 динамика 12 → 12 → 11,4 → 11,7 → 19,7 | 1. Эксплуатацию узла остановить до устранения причины. 2. Проверить уровень ОЖ в расширительном бачке и зафиксировать его падение за смену. 3. Опрессовать систему охлаждения; проверить прокладку ГБЦ, уплотнения гильз и масляный теплообменник (маслоохладитель). 4. Проверить герметичность впускного тракта и состояние воздушных фильтров. 5. Выполнить внеплановую замену масла с промывкой узла. 6. Отобрать контрольную пробу через 250 м/ч после замены. 7. Передать в лабораторию эталон фактически применяемого масла
K1171.07.26 | 2026-07-23 | Самосвал | БелАЗ 7513 | 313 |  |  | МКЛ | Повышенное содержание продуктов износа: ферромагнитные частицы (PQ) = 1220 ppm; Fe динамика 193 → 768 → 232 → 439; Ni динамика 0 → 3 → 0 → 2 | 1. Эксплуатацию узла ограничить и согласовать остановку на дефектовку. 2. Снять и осмотреть магнитные пробки и сливные магниты, оценить количество и характер стружки (пыль / чешуйка / скол). 3. Проверить уровень масла и работоспособность сапуна. 4. Выполнить внеплановую замену масла с промывкой узла. 5. Установить учащённый контроль - отбор проб через 250 м/ч до стабилизации показателей.
K1172.07.26 | 2026-07-23 | Самосвал | БелАЗ 7513 | 313 |  |  | МКП | Повышенное содержание продуктов износа: ферромагнитные частицы (PQ) = 1715 ppm, Fe динамика 260 → 1155 → 276 → 747; Ni динамика 0 → 7 → 0 → 6 | 1. Эксплуатацию узла ограничить и согласовать остановку на дефектовку. 2. Снять и осмотреть магнитные пробки и сливные магниты, оценить количество и характер стружки (пыль / чешуйка / скол). 3. Проверить уровень масла и работоспособность сапуна. 4. Выполнить внеплановую замену масла с промывкой узла. 5. Установить учащённый контроль - отбор проб через 250 м/ч до стабилизации показателей.
K1269.07.26 | 2026-07-25 | Самосвал | БелАЗ 7513 | 301 |  |  | МКП | Повышенное содержание продуктов износа: ферромагнитные частицы (PQ) = 1360 ppm; Fe динамика 675 → 281 → 357 → 187 → 323. Несоответствие вязкостных характеристик: V40 динамика 576 → 407 → 472 → 461 → 449; V100 , динамика 42,.37 → 28.28 → 33.89 → 35.3 → 35.11 — на уровне предыдущей пробы. Возможные причины: окисление масла, доливка более вязким продуктом, загрязнение. | 1. Снять и осмотреть магнитные пробки и сливные магниты, оценить количество и характер стружки (пыль / чешуйка / скол). 2. Проверить уровень масла и работоспособность сапуна. 3. Выполнить внеплановую замену масла с промывкой узла. Установить учащённый контроль — отбор проб через 250 м/ч до стабилизации показателей.
K1153.07.26 | 2026-07-21 | Самосвал | БелАЗ 7613 | 101 |  |  | МКЛ | Повышенное содержание продуктов износа: ферромагнитные частицы (PQ) = 280 ppm; Fe = 215 ppm | 1. Снять и осмотреть магнитные пробки и сливные магниты, оценить количество и характер стружки (пыль / чешуйка / скол). 2. Проверить уровень масла и работоспособность сапуна.
K1170.07.26 | 2026-07-23 | Самосвал | БелАЗ 7513 | 313 |  |  | ГС | Несоответствие вязкостных характеристик: вязкость V40 динамика 32 → 31 → 32 → 32 → 40. Возможные причины: окисление масла, доливка более вязким продуктом, загрязнение. | 1. Проверить герметичность манжет, сальников и крышек, устранить течи. 2. Выполнить внеплановую замену масла с промывкой узла. Отобрать контрольную пробу через 200 м/ч после замены.
K1268.07.26 | 2026-07-25 | Самосвал | БелАЗ 7513 | 301 |  |  | МКЛ | Повышенное содержание продуктов износа: ферромагнитные частицы (PQ) = 330 ppm; Fe, динамика 693 → 227 → 298 → 151 → 182. Несоответствие вязкостных характеристик: V40 динамика 472 → 388 → 392 → 462 → 463; V100, динамика 32 → 27 → 30 → 35 → 35 | 1. Снять и осмотреть магнитные пробки и сливные магниты, оценить количество и характер стружки (пыль / чешуйка / скол). 2. Проверить уровень масла и работоспособность сапуна (устройства выравнивания давления). 3. Выполнить внеплановую замену масла с промывкой узла. Установить учащённый контроль - отбор проб через 250 м/ч до стабилизации показателей. 4. Сверить фактически залитое масло с картой смазки: марка, класс вязкости, партия; поднять журнал заправок и доливок.
K1318.07.26 | 2026-07-26 | Самосвал | БелАЗ 7540 | 66 |  |  | ДВС | Повышенное содержание продуктов износа: ферромагнитные частицы (PQ) = 55 ppm; Fe динамика 22 → 35 → 32 → 39 → 35. Несоответствие вязкостных характеристик: V40 динамика 84 → 78 → 75 → 74 → 80, V100 динамика 12,5 → 12,3 → 11,3 → 11,3 → 11,6. | 1. Провести диагностику ДВС: давление масла, компрессия; снять и разрезать масляный фильтр, оценить характер частиц на шторе. 2. Проверить герметичность впускного тракта и состояние воздушных фильтров. 3. Выполнить внеплановую замену масла и фильтров. Отобрать контрольную пробу через 100 м/ч после замены. 4. Сверить фактически залитое масло с картой смазки: марка, класс вязкости, партия; поднять журнал заправок и доливок
K1322.07.26 | 2026-07-26 | Самосвал | БелАЗ 7513 | 305 |  |  | МКЛ | Повышенное содержание продуктов износа: ферромагнитные частицы (PQ) = 410 ppm; Fe динамика 148 → 139 → 86 → 113 → 124. Несоответствие вязкостных характеристик: вязкость V40 динамика 407.1 → 478 → 466 → 492 → 483; V100, динамика 30 → 35 → 35 → 39 → 40 | 1. Снять и осмотреть магнитные пробки и сливные магниты, оценить количество и характер стружки (пыль / чешуйка / скол). 2. Проверить уровень масла и работоспособность сапуна (устройства выравнивания давления). 3. Выполнить внеплановую замену масла с промывкой узла. Установить учащённый контроль - отбор проб через 250 м/ч до стабилизации показателей. 4. Сверить фактически залитое масло с картой смазки: марка, класс вязкости, партия; поднять журнал заправок и доливок.
K1323.07.26 | 2026-07-26 | Самосвал | БелАЗ 7513 | 305 |  |  | МКП | Повышенное содержание продуктов износа: ферромагнитные частицы (PQ) = 300 ppm; Fe динамика 123 → 109 → 81 → 116 → 141. Несоответствие вязкостных характеристик: V40, динамика 381 → 384 → 489 → 520 → 561; V100, динамика 27 → 27 → 36 → 41 → 44 | 1. Снять и осмотреть магнитные пробки и сливные магниты, оценить количество и характер стружки (пыль / чешуйка / скол). 2. Проверить уровень масла и работоспособность сапуна (устройства выравнивания давления). 3. Выполнить внеплановую замену масла с промывкой узла. Установить учащённый контроль - отбор проб через 250 м/ч до стабилизации показателей. 4. Сверить фактически залитое масло с картой смазки: марка, класс вязкости, партия; поднять журнал заправок и доливок.
K203.08.26 | 2026-08-03 | Самосвал | БелАЗ 7513 | 303 | 2487 | 5496 | МКП | Fe 764 ppm при высоком фоне: 814 (03.05) → 613 (27.05) → 593 (19.06) → 764. Наработка масла 2487 м/ч, замена с мая не выполнялась при трёх ранее выданных замечаниях. Вязкость, VI, TAN и класс чистоты не определены. Уровень Fe соответствует активному разрушению зацеплений/подшипников. | Узел вывести из эксплуатации до дефектовки. Слить масло с промывкой, вскрыть редуктор, осмотреть шестерни, подшипники и магнитные пробки - фото обязательны. После сборки контрольный отбор на 50 и 250 м/ч.
K202.08.26 | 2026-08-03 | Самосвал | БелАЗ 7513 | 303 | 2487 | 5496 | МКЛ | Fe 398 ppm, монотонный рост: 198 → 282 → 291 → 398; PQ 650 ppm - крупные частицы, не видимые ICP. Наработка масла 2487 м/ч без замены. V100 63,49 / V40 612,0 не соответствуют заявленному G-Profi Trans 85W-140 (V100 25–28) - залит продукт класса ~ISO 680. | Слить масло с промывкой, вскрыть редуктор, осмотреть шестерни и подшипники, фото. Заправить маслом по ТК. Проверить по журналу, какой продукт применялся. Контрольный отбор через 250 м/ч.
K248.08.26 | 2026-08-04 | Самосвал | БелАЗ 7513 | 313 | 1740 | 3755 | МКП | Fe 788 и PQ 1975 г/т при 1740 м/ч - 90-й и выше 95-го перцентиль по парку мотор-колёс 7513 (медианы 282 и 650). V100 128,2 сСт при номинале ~26 - пятикратный рост, V40 не определяется. Динамика от 23.07 (Fe 747, PQ 1715) сохраняется. Окисление 0,10, т.е. загущение вызвано взвесью износа. | Вывести самосвал из эксплуатации до дефектовки МКП. Слить масло, промыть картер, осмотреть магнитную пробку и сливной фильтр, оценить стружку, фото - в реестр дефектов. Эндоскопия редуктора. После замены масла - проба через 100 м/ч.
K244.08.26 | 2026-08-04 | Самосвал | БелАЗ 7513 | 301 | 1214 | 5217 | МКП | Fe 406 и PQ 1750 г/т при 1214 м/ч; рост от 25.07 (Fe 323, PQ 1360) на том же заливе. Левый редуктор - Fe 247, PQ 380, т.е. правый хуже в 1,6–4,6 раза. PQ выше 90-го перцентиля по парку. Локальный прогрессирующий износ правого мотор-колеса. | Осмотреть магнитную пробку и сливной фильтр МКП, оценить стружку с фотофиксацией. Заменить масло, выполнить эндоскопию. Проба через 150–200 м/ч; при сохранении темпа роста Fe - планировать снятие редуктора.
K247.08.26 | 2026-08-04 | Самосвал | БелАЗ 7513 | 313 | 1740 | 3755 | МКЛ | Fe 385 г/т, PQ 895 г/т при 1740 м/ч, V100 57,2 сСт - более чем двукратный рост от номинала ~26. Значения около медианы по парку, но в паре с критическим состоянием МКП той же машины указывают на общий тепловой или нагрузочный фактор (подтормаживание, перегруз, уровень масла). | Заменить масло совместно с МКП, осмотреть магнитную пробку. Проверить работу системы охлаждения мотор-колёс и отсутствие подтормаживания. Контроль через 150 м/ч.
K243.08.26 | 2026-08-04 | Самосвал | БелАЗ 7513 | 301 | 1214 | 5217 | МКЛ | Fe 247 г/т и PQ 380 г/т при 1214 м/ч - ниже медианы по парку мотор-колёс 7513 (282 и 650). Рост от 25.07 умеренный (182 → 247 г/т). Отдельного развивающегося дефекта не выявлено, узел работает в загрязнённом режиме. | Заменить масло при ближайшем ТО совместно с МКП. Осмотреть магнитную пробку. Повторный контроль через 200 м/ч.
K246.08.26 / K245.08.26 | 2026-08-04 | Самосвал | БелАЗ 7513 | 305 | 1187 | 5200 | МКП / МКЛ | Fe 185 и 162 г/т, PQ 335 и 415 г/т при 1187 м/ч - ниже медианы по парку. Настораживает вязкость правого редуктора: V100 51,6 сСт при номинале ~26, рост 43,7 (26.07) → 51,6 при окислении 0,10, т.е. загущение вызвано накоплением взвеси износа. | Заменить масло в обоих мотор-колёсах, промыть картеры, осмотреть магнитные пробки. Контроль через 200 м/ч; при повторном загущении правого редуктора - эндоскопия.
K301.08.26 / K302.08.26 | 2026-08-05 | Самосвал | БелАЗ 7513 | 307 | 497 | 4493 | МКЛ / МКП | Оба мотор-колеса заменены 09.07.2026 при 3996 м/ч. За 497 м/ч работы новых к/с: Fe 124 и 111 ppm, PQ 420 и 380 ppm, в правом визуально металлические включения. На предыдущих (разрушенных) к/с этой машины при сопоставимой наработке 517 м/ч было Fe 179 и 116 ppm - новые узлы повторяют траекторию предшественников. | Снять и осмотреть магнитные пробки обоих мотор-колёс, фото приложить. Проверить сборку, уровень и марку масла. Проба каждые 250 м/ч. Результаты передать поставщику к/с.
K203.08.26 | 2026-08-03 | Самосвал | БелАЗ 7513 | 303 | 2487 | 5496 | МКП | Fe 764 ppm при высоком фоне: 814 (03.05) → 613 (27.05) → 593 (19.06) → 764. Наработка масла 2487 м/ч, замена с мая не выполнялась при трёх ранее выданных замечаниях. Вязкость, VI, TAN и класс чистоты не определены. Уровень Fe соответствует активному разрушению зацеплений/подшипников. | Узел вывести из эксплуатации до дефектовки. Слить масло с промывкой, вскрыть редуктор, осмотреть шестерни, подшипники и магнитные пробки - фото обязательны. После сборки контрольный отбор на 50 и 250 м/ч. | Произведен осмотр внутренней части РМК, следов износа не выявленно. Произведена замена масла. Следующий отбор пробы масла через 50 и 250 м/ч
K202.08.26 | 2026-08-03 | Самосвал | БелАЗ 7513 | 303 | 2487 | 5496 | МКЛ | Fe 398 ppm, монотонный рост: 198 → 282 → 291 → 398; PQ 650 ppm - крупные частицы, не видимые ICP. Наработка масла 2487 м/ч без замены. V100 63,49 / V40 612,0 не соответствуют заявленному G-Profi Trans 85W-140 (V100 25–28) - залит продукт класса ~ISO 680. | Слить масло с промывкой, вскрыть редуктор, осмотреть шестерни и подшипники, фото. Заправить маслом по ТК. Проверить по журналу, какой продукт применялся. Контрольный отбор через 250 м/ч. | Произведен осмотр внутренней части РМК, следов износа не выявленно. Произведена замена масла. Применение масла марки BELAZ G-ProfiTrans85W-140. Следующий отбор пробы масла через 250 м/ч
K365.08.26 | 2026-08-06 | Самосвал | БелАЗ 7513 | 302 | 2120 | 5627 | МКП | Разрушение зубчатых пар редуктора мотор-колеса. Fe 1141 ppm при медиане парка БелАЗ 7513 266 ppm; рост монотонный на одной заливке: 407 (22.05) → 593 (13.06) → 850 (05.07) → 1033 (31.07) → 1141 ppm. Лаборатория фиксирует ферромагнитные продукты износа >2500 ppm (вне шкалы). Ni 5, Mn 4 - легирующие элементы зубчатого венца. Рост Fe на одной заливке исключает версию остаточного загрязнения. | Вывести машину из эксплуатации до ревизии МКП. Слить масло, снять и сфотографировать магнитные пробки и сливной фильтр, оценить характер частиц (стружка/чешуйка/пыль). Провести эндоскопию редуктора. По результатам - дефектовка. Фото и заключение направить в ИТЦ. | Произведен осмотр внутренней части РМК, следов износа не выявленно. Произведена замена масла.
K367.08.26, K366.08.26 | 2026-08-06 | Самосвал | БелАЗ 7513 | 303 | 2555 | 5564 | МКП / МКЛ | Прогрессирующий износ обоих редукторов мотор-колёс. МКП: Fe 937 ppm (медиана парка 266), ферромагнитные продукты >2500 ppm; ряд 814→613→593→764→937. МКЛ: Fe 295 ppm, PQ 490 ppm (03.08 - 650). Отдельно: V100 МКЛ 58,5 / МКП 44,0 сСт при паспортных ~30 сСт для 85W-140; при TAN 0,55–0,57 и OXI 0,08 окислительное загущение исключено - фактическая марка масла в узлах не соответствует указанной либо результат вязкости недостоверен. Наработка масла 2555 м/ч. | Ревизия обоих МК: слив масла с осмотром магнитных пробок (фото), эндоскопия. Одновременно сверить фактическую заправку с картой смазки, отобрать пробу эталонного масла со склада ПК. Замена масла с промывкой. Повторный отбор через 250 м/ч. | Произведен осмотр внутренней части РМК, следов износа не выявленно. Произведена замена масла. Применение масла марки BELAZ G-ProfiTrans85W-140. Следующий отбор пробы масла через 250 м/ч
K368.08.26 | 2026-08-06 | Самосвал | БелАЗ 7540 | 67 | 787 | 3779 | ГМП | Cu 110 ppm и Fe 38 ppm при PQ 50 ppm - первое превышение по узлу, история отсутствует. Медь без сопутствующего роста Fe/Sn характерна для приработки фрикционных пакетов или вымывания с трубок маслоохладителя после ремонта. Однозначно отделить приработку от развивающегося дефекта по единичной пробе нельзя. | Уточнить, выполнялся ли ремонт ГМП и когда. Выполнить повторный отбор через 100–150 м/ч в чистую тару. При повторении Cu >100 ppm - ревизия ГМП с осмотром фрикционов и маслоохладителя. | Техника не находится на сервисном обслуживание. Ремонт ГМП силами БТЛ-сервис не проводился.